## Sheet1
2025 - Produzione Annuale Norme di origine UNIPLAST
RIFERIMENTO NORMA | TITOLO | SOMMARIO | data_disponibilita | Organo Tecnico | otc_name
UNI ISO 12817:2025 | Compositi plastici rinforzati con fibre - Determinazione della resistenza alla compressione a foro aperto | La norma specifica il metodo di prova per determinare la resistenza alla compressione a foro aperto di compositi laminati in plastica rinforzata con fibre. Il laminato deve essere un lay-up (stesura) bilanciato e simmetrico o comunque omogeneo nello spessore. La norma si applica a tutti i tipi di fibre di diametro tessile (carbonio, vetro, aramidi, ecc.) e alle matrici (ad esempio termoindurenti, termoplastiche) che soddisfano i requisiti del presente documento. La norma comprende tre metodi: - metodo 1 (provino corto con supporto); - metodo 2 (provino corto senza supporto); - metodo 3 (provino lungo con dispositivo di supporto come negli ASTM D6484/D6484M-09, metodi A e B). Il metodo 1 impiega un dispositivo di base a forma di L e due dispositivi di estremità. Questi supporti sono compressi tra le piastre della macchina di prova. Il metodo 2 impiega supporti di estremità simili a quelli indicati nella norma UNI EN ISO 14126:2023, D.1. Il metodo è utile per le prove in condizioni di carico ciclico, anche in condizioni di carico completamente o parzialmente invertito, quando il provino è bloccato da pinze idrauliche senza dispositivi di supporto. Il metodo 3 prevede due tipi di metodi di carico, ovvero 3A e 3B. Nel metodo 3A, il provino viene posizionato all'interno di un'attrezzatura di stabilizzazione, che viene poi bloccata da pinze idrauliche. Nel metodo 3B, il provino viene posizionato all'interno di un dispositivo di stabilizzazione e poi caricato alle estremità da piastre. I dettagli completi dei metodi di prova 3A e 3B sono riportati negli ASTM D6484/D6484M-09, rispettivamente procedura A e procedura B. Le configurazioni dei provini e l'introduzione delle forze variano per i tre metodi trattati in questo documento. I risultati ottenuti con i metodi 1, 2 e 3 potrebbero non essere equivalenti per tutti i laminati in tutti gli ambienti. | 2025-05-22 | UNI/CT 600/SC 16 | Plastici rinforzati con fibre
UNI ISO 19350:2025 | Fibra di carbonio riciclata — Determinazione della distribuzione della resistenza alla trazione e della resistenza al taglio all’interfaccia di un singolo filamento incorporato in una matrice polimerica | La norma specifica i metodi per la misurazione simultanea della distribuzione della resistenza alla trazione delle fibre e della resistenza al taglio all’ interfaccia fibra-resina delle fibre di carbonio riciclate utilizzando il metodo di prova di frammentazione modificato. | 2025-07-17 | UNI/CT 600/SC 16 | Plastici rinforzati con fibre
UNI ISO 7765-2:2025 | Film e foglie di materia plastica — Determinazione della resistenza all'urto con il metodo della caduta libera di un dardo — Parte 2: Prova di perforazione strumentata | La norma specifica un metodo di prova per la determinazione delle proprietà di resistenza all’ urto di un film di materia plastica mediante strumenti di misura di forza e deflessione. È applicabile qualora sia richiesto un diagramma forza-deflessione o forza-tempo, registrato a velocità di impatto nominalmente costante, per una caratterizzazione dettagliata del comportamento all’ urto. Questo metodo di prova viene utilizzato anche quando è disponibile un numero limitato di provini e non è possibile applicare il metodo della scala descritto nella norma UNI EN ISO 7765-1. Il metodo di prova è applicabile a film fino a 1 mm di spessore e consente di confrontare le forze di urto - penetrazione, le deformabilità biassiali e la capacità di assorbimento di energia dei film. Inoltre, la zona di transizione tra comportamento fragile e tenace del film nelle condizioni di prova può essere determinata variando la temperatura, la velocità di penetrazione o l'umidità relativa. | 2025-09-11 | UNI/CT 600/SC 09 | Foglie e film
UNI ISO 13094:2025 | Materiali compositi e fibre di rinforzo — Materie plastiche rinforzate con fibra di carbonio (CFRP) e assemblaggi metallici — Prova di sforzo combinata | La norma specifica il metodo di prova utilizzato per determinare la resistenza delle materie plastiche rinforzate con fibra di carbonio (CFRP) incollate a componenti metallici in condizioni di carico combinato. Vengono forniti il dispositivo di carico, un provino normalizzato e la procedura per le prove combinate di taglio e carico normale in condizioni di sollecitazione piana. Il metodo di prova è applicabile anche alle giunzioni incollate tra metalli e altri materiali compositi, comprese le materie plastiche rinforzate con fibra di vetro. Il presente documento non tratta la preparazione dei campioni per la giunzione con adesivo. | 2025-07-17 | UNI/CT 600/SC 16 | Plastici rinforzati con fibre
UNI EN ISO 3386-1:2025 | Materiali polimerici cellulari flessibili - Determinazione delle caratteristiche sforzo-deformazione in compressione - Parte 1: Materiali a bassa massa volumica | La norma specifica un metodo per la determinazione delle caratteristiche sforzo-deformazione in compressione di materiali cellulari flessibili a bassa massa volumica, fino a 250 kg/m3. Indica anche un metodo per il calcolo del valore dello sforzo in compressione di questi materiali. | 2025-10-02 | UNI/CT 600/SC 12 | Materiali cellulari
UNI EN ISO 2440:2025 | Materiali polimerici cellulari rigidi e flessibili - Prove di invecchiamento accelerato | La norma specifica le procedure di laboratorio volte a simulare gli effetti delle reazioni naturali quali l'ossidazione o l'idrolisi dovute all'umidità su materiali polimerici cellulari flessibili e rigidi. | 2025-10-02 | UNI/CT 600/SC 12 | Materiali cellulari
UNI EN 15347-4:2025 | Materia Plastica - Rifiuti di materie plastiche selezionate- Parte 4: Gradi di qualità dei rifiuti di polietilene tereftalato (PET) selezionati e metodi di prova specifici | La norma specifica i livelli di qualità dei rifiuti di polietilene tereftalato (PET) selezionati, nonché metodi di prova specifici che definiscono le proprietà per le quali la parte fornitrice dei rifiuti mette a disposizione informazioni alla parte ricevente. I livelli di qualità dei rifiuti di PET si basano su insiemi predeterminati di caratteristiche, tenendo conto delle specificità settoriali e di mercato, delle relative esigenze informative e dei metodi di prova. Il documento stabilisce una suddivisione delle informazioni tra "Dati richiesti", laddove è richiesta una dichiarazione, e "Dati facoltativi" aggiuntivi, concordati tra la parte fornitrice e la parte ricevente. Il presente documento non si applica alla caratterizzazione generale trattata nella norma UNI EN 15347-1. | 2025-07-17 | UNI/CT 600/SC 25 | Recupero delle materie plastiche
UNI EN ISO 10350-1:2025 | Materie plastiche - Acquisizione e presentazione di valori singoli di caratteristiche comparabili - Parte 1: Materiali per stampaggio | La norma identifica procedure di prova specifiche per l'acquisizione e la presentazione di dati comparabili per alcune proprietà di base delle materie plastiche. In generale, ogni proprietà è specificata da un singolo valore sperimentale, anche se in alcuni casi le proprietà sono rappresentate da due valori ottenuti in condizioni di prova differenti. Le proprietà incluse sono quelle presentate convenzionalmente nelle schede tecniche dei fabbricanti. Questa norma si applica principalmente ai materiali termoplastici e termoindurenti rinforzati e non rinforzati che possono essere stampati ad iniezione o compressione o preparati in forma di lastre di spessore specificato. Ai fini del presente documento, sono considerate le materie plastiche rinforzate con fibre lunghe che hanno una lunghezza delle fibre superiore a 7,5 mm prima dello stampaggio. | 2025-03-13 | UNI/CT 600/SC 01 | Prove fisico - chimiche
UNI EN ISO 11357-3:2025 | Materie plastiche - Calorimetria differenziale a scansione (DSC) - Parte 3: Determinazione della temperatura e della entalpia di fusione e di cristallizzazione | La norma specifica un metodo per la determinazione delle temperature e delle entalpie di fusione e cristallizzazione di materie plastiche cristalline o parzialmente cristalline utilizzando la DSC convenzionale, come specificato nella norma UNI EN ISO 11357-1. La norma non è applicabile alla DSC a scansione rapida, come specificato nella ISO 23976. | 2025-07-24 | UNI/CT 600/SC 01 | Prove fisico - chimiche
UNI EN ISO 11357-5:2025 | Materie plastiche - Calorimetria differenziale a scansione (DSC) - Parte 5: Determinazione delle temperature e dei tempi caratteristici della curva di reazione, dell'entalpia di reazione e del grado di conversione | La norma specifica un metodo per la determinazione delle temperature e dei tempi di reazione, delle entalpie di reazione e dei gradi di conversione utilizzando la calorimetria differenziale a scansione (DSC) convenzionale, come specificato nella norma UNI EN ISO 11357-1. Il metodo si applica a monomeri, prepolimeri e polimeri allo stato solido o liquido. Il materiale può contenere cariche e/o iniziatori allo stato solido o liquido. La norma non è applicabile al DSC a scansione rapida come specificato nella ISO 23976 | 2025-07-24 | UNI/CT 600/SC 01 | Prove fisico - chimiche
UNI EN ISO 11357-6:2025 | Materie plastiche - Calorimetria differenziale a scansione (DSC) - Parte 6: Determinazione del tempo di induzione dell'ossidazione (OIT isotermico) e della temperatura di induzione dell'ossidazione (OIT dinamico) | La norma specifica i metodi per la determinazione del tempo di induzione all'ossidazione (OIT isotermico) e della temperatura di induzione all'ossidazione (OIT dinamico) di materiali polimerici mediante calorimetria a scansione differenziale (DSC). È applicabile alle resine poliolefiniche in forma completamente stabilizzata o in compound, sia come materie prime che come prodotti finiti. Può essere applicata ad altre materie plastiche. | 2025-08-07 | UNI/CT 600/SC 01 | Prove fisico - chimiche
UNI EN ISO 899-2:2025 | Materie plastiche - Determinazione del comportamento allo scorrimento - Parte 2: Scorrimento a flessione mediante carico su tre punti | La norma specifica un metodo per determinare lo scorrimento plastico a flessione delle materie plastiche sotto forma di provini normalizzati in condizioni specificate come quelle di pretrattamento, temperatura e umidità. Essa si applica a travi semplici, supportate liberamente e caricate a metà della loro portata (metodo dei tre punti di carico). Il metodo è inteso per fornire dati per progetti di ingegneria e per scopi di ricerca e sviluppo. | 2025-02-06 | UNI/CT 600/SC 27 | Aspetti ambientali delle materie plastiche
UNI EN ISO 75-3:2025 | Materie plastiche - Determinazione della temperatura di inflessione sotto carico - Parte 3: Laminati termoindurenti ad alta resistenza e materie plastiche rinforzate con fibre lunghe | La norma specifica un metodo utilizzato per la determinazione della temperatura di flessione sotto carico di materiali plastici specifici (compresi i materiali plastici rinforzati con fibre di lunghezza maggiore di 7,5 mm prima della lavorazione) in condizioni definite. Sono definite diverse condizioni di prova, a seconda delle dimensioni previste dei provini. Per ulteriori informazioni, vedere UNI EN ISO 75-1:2020, punto 1. | 2025-10-16 | UNI/CT 600/SC 02 | Prove meccaniche
UNI EN ISO 1628-1:2025 | Materie plastiche - Determinazione della viscosità dei polimeri in soluzione diluita per mezzo di un viscosimetro a capillare - Parte 1: Principi generali | La norma definisce le condizioni generali per la determinazione della viscosità ridotta, della viscosità intrinseca e del valore K dei polimeri organici in soluzione diluita. Essa definisce i parametri di riferimento che sono da applicare alla misurazione della viscosità. La norma può essere utilizzata per sviluppare norme per misurare la viscosità in soluzioni di vari tipi di polimeri. Può anche essere utilizzata per misurare ed individuare le viscosità dei polimeri in soluzione per cui non esistono norme di riferimento. | 2025-02-27 | UNI/CT 600/SC 27 | Aspetti ambientali delle materie plastiche
UNI EN ISO 3451-5:2025 | Materie plastiche - Determinazione delle ceneri - Parte 5: Poli (cloruro di vinile) | La norma specifica tre metodi per la determinazione delle ceneri di poli(vinilcloruro). Vengono seguite le procedure generali indicate nella norma ISO 3451-1. Per le ceneri, si utilizza il metodo A. Per le ceneri solfatate, si utilizzano i metodi B e C. Tutti e tre i metodi sono applicabili a resine, composti (compound) e prodotti finiti. I metodi B e C sono applicabili in presenza di composti (compound) contenenti piombo. | 2025-06-12 | UNI/CT 600/SC 01 | Prove fisico - chimiche
UNI EN ISO 527-2:2025 | Materie plastiche - Determinazione delle proprietà a trazione - Parte 2: Condizioni di prova per materie plastiche per stampaggio ed estrusione | La presente norma specifica le condizioni di prova per determinare le proprietà a trazione delle materie plastiche stampate e estruse, sulla base dei principi generali forniti nella UNI EN ISO 527-1. I metodi sono selettivamente adatti per l'uso con la seguente gamma di materiali nello spessore preferito, o, nel caso di provini lavorati da parti stampate, nello spessore dello stampato: - materiali termoplastici rigidi e semirigidi stampati, estrusi e colati, inclusi compound caricati e rinforzati con, ad esempio, fibre corte, barrette, piastre o granuli, ma escluse le fibre tessili (vedere UNI EN ISO ISO 527-4 e UNI EN ISO 527-5). Riferirsi per la definizione di "rigido" e "semirigido" alla UNI EN ISO 527-1:2019, Clausola 3. - materiali termoindurenti rigidi e semirigidi stampati e colati, inclusi compound caricati e rinforzati, ma esclusi le fibre tessili come rinforzo (vedere UNI EN ISO 527-4 e UNI EN ISO 527-5); - polimeri a cristalli liquidi termotropici. I metodi non possono normalmente essere applicati ai materiali cellulari rigidi o strutture sandwich contenenti materiale cellulare. Per materiali cellulari rigidi, vedere la ISO 1926. I metodi non sono adatti a film e foglie di spessore inferiore a 1 mm, vedere UNI EN ISO 527-3. | 2025-08-07 | UNI/CT 600/SC 02 | Prove meccaniche
UNI EN ISO 6427:2025 | Materie plastiche - Determinazione delle sostanze estraibili da solventi organici (metodi convenzionali) | La norma specifica metodi per la determinazione dei componenti nelle materie plastiche che possono essere estratti con liquidi organici caldi vicino ai loro punti di ebollizione. Specifica inoltre un metodo di estrazione speciale chiamato estrazione a freddo. I componenti estraibili possono essere monomeri, oligomeri, polimeri, plastificanti, stabilizzanti, ecc. Il tipo e la percentuale di materia estraibile influenzano le proprietà delle materie plastiche. Questa norma non si applica alle materie plastiche che vengono a contatto con alimenti o acqua potabile, poiché per queste materie plastiche esistono regolamenti speciali in molti paesi. I metodi di questa norma non sono destinati ad essere utilizzati per prove di migrazione. Se questo documento viene utilizzato per provare materie plastiche diverse da quelle menzionate nel prospetto 1, le condizioni operative devono essere concordate dalle parti interessate. | 2025-10-02 | UNI/CT 600/SC 01 | Prove fisico - chimiche
UNI ISO 17744:2025 | Materie plastiche — Determinazione del volume specifico in funzione della temperatura e della pressione, diagramma pvT — Metodo che utilizza un dispositivo a pistone | La norma descrive le procedure per determinare il volume specifico delle materie plastiche in funzione della temperatura e della pressione sia allo stato fuso che solido. La norma specifica specifica l'uso di una apparecchiatura a pistone in cui il campione di prova, contenuto in una cella di misura, viene pressurizzato tramite il pistone. Le misure possono essere effettuate in condizioni di pressione o temperatura costanti. Per l'acquisizione dei dati necessari alla progettazione del processo, si ritiene più utile il metodo di raffreddamento isobaro, vedere la norma ISO 17282. Il risultato di questa misurazione non può essere utilizzato direttamente per la simulazione dello stampaggio a iniezione. La norma è utilizzata per ottenere: — diagrammi pvT che rappresentano la relazione esistente tra pressione, volume specifico e temperatura per un dato materiale; — coefficienti di comprimibilità volumetrica e di dilatazione termica volumetrica; — informazioni sulla la transizione del primo ordine e la transizione vetrosa in funzione della temperatura e della pressione. | 2025-09-04 | UNI/CT 600/SC 01 | Prove fisico - chimiche
UNI EN ISO 17855-2:2025 | Materie plastiche - Materiali di polietilene (PE) per stampaggio ed estrusione - Parte 2: Preparazione dei provini e determinazione delle proprietà | La norma specifica i metodi di preparazione dei provini e dei metodi di prova da utilizzare per determinare le proprietà dei materiali di polietilene (PE) per stampaggio ed estrusione. Sono dati i requisiti per la movimentazione dei materiali di prova e per il condizionamento sia per il materiale di prova prima dello stampaggio e sia dei campioni prima della prova. Sono date anche le procedure e le condizioni per la preparazione di provini e le procedure per misurare le proprietà dei materiali di cui sono fatti questi campioni . Sono elencate le proprietà e i metodi di prova che sono adatti e necessari per caratterizzare i materiali di PE per stampaggio ed estrusione. Le proprietà sono state selezionate dai metodi di prova generali nella ISO 10350-1. Altri metodi di prova di largo uso per o di particolare importanza per questi materiali per stampaggio ed estrusione, sono inclusi anche in questa parte della norma ISO 17855, come lo sono le proprietà per la designazione specificate nella norma ISO 17855-1. Al fine di ottenere risultati riproducibili e confrontabili, è necessario utilizzare i metodi di preparazione e di condizionamento, le dimensioni dei campioni e le procedure di prova qui specificati. I valori determinati non saranno necessariamente identici a quelli ottenuti utilizzando campioni di dimensioni diverse o preparati con procedure diverse. | 2025-02-13 | UNI/CT 600/SC 27 | Aspetti ambientali delle materie plastiche
UNI EN ISO 19069-2:2025 | Materie plastiche - Materiali di polipropilene (PP) per stampaggio ed estrusione - Parte 2: Preparazione dei provini e determinazione delle proprietà | La norma specifica i metodi di preparazione dei provini e i metodi di prova da utilizzare per determinare le proprietà dei materiali di polipropilene (PP) per stampaggio ed estrusione. Sono dati i requisiti per la movimentazione dei materiali di prova e per il condizionamento sia per il materiale di prova prima dello stampaggio e sia dei campioni prima della prova. Sono date anche le procedure e le condizioni per la preparazione di provini e le procedure per misurare le proprietà dei materiali di cui sono fatti questi campioni. Sono elencate le proprietà e i metodi di prova che sono adatti e necessari per caratterizzare i materiali di PP per stampaggio ed estrusione. Le proprietà sono state selezionate dai metodi di prova generali nella ISO 10350-1. Altri metodi di prova di largo uso per o di particolare importanza per questi materiali per stampaggio ed estrusione, sono inclusi anche in questa parte della norma ISO 19069, come lo sono le proprietà per la designazione specificate nella norma ISO 19069-1. Al fine di ottenere risultati riproducibili e confrontabili, è necessario utilizzare i metodi di preparazione e di condizionamento, le dimensioni dei campioni e le procedure di prova, quì specificati. I valori determinati non saranno necessariamente identici a quelli ottenuti utilizzando campioni di dimensioni diverse o preparati con procedure diverse. | 2025-02-20 | UNI/CT 600/SC 27 | Aspetti ambientali delle materie plastiche
UNI EN 18065:2025 | Materie plastiche - Materie plastiche riciclate - Classificazione delle materie plastiche riciclate in base ai livelli di qualità dei dati per l'uso e il commercio (digitale) | La norma definisce un sistema di classificazione delle materie plastiche riciclate basato sulla profondità dei dati disponibili (Livelli di Qualità dei Dati, DQL) e fornisce linee guida per l'etichettatura del tipo di materiale riciclato e del contenuto riciclato nei composti. Lo scopo è quello di supportare le parti coinvolte nell'uso e nel commercio di materie plastiche riciclate, comprese esplicitamente le piattaforme di commercio digitale. | 2025-10-16 | UNI/CT 600/SC 25 | Recupero delle materie plastiche
UNI EN ISO 877-1:2025 | Materie plastiche - Metodi di esposizione alla radiazione solare - Parte 1: Guida generale | La norma fornisce informazioni e una guida generale sulla selezione e sull'uso dei metodi di esposizione alla radiazione solare descritti in dettaglio nelle parti successive della serie UNI EN ISO 877. Questi metodi di esposizione alla radiazione solare sono applicabili a tutti i tipi di materie plastiche, così come a prodotti e parti di prodotti. La norma specifica inoltre metodi per determinare l'esposizione radiante. Non include la prova di invecchiamento diretto utilizzando dispositivi di prova a scatola nera, che simulano temperature di utilizzo finale più elevate in alcune applicazioni. | 2025-10-16 | UNI/CT 600/SC 04 | Invecchiamento e resistenza ambientale
UNI EN ISO 877-2:2025 | Materie plastiche - Metodi di esposizione alla radiazione solare - Parte 2: Esposizione diretta agli agenti atmosferici ed esposizione dietro vetro | La norma specifica un metodo per l'esposizione diretta delle materie plastiche alla radiazione solare (metodo A) e un metodo per l'esposizione delle materie plastiche alla radiazione solare filtrata dal vetro (esposizione dietro un vetro da finestra) (metodo B). Lo scopo è valutare i cambiamenti delle proprietà, prodotti dopo fasi specifiche di tali esposizioni. Le linee guida generali relative all'ambito di applicazione della serie UNI EN ISO 877 sono date nella UNI EN ISO 877-1. | 2025-10-16 | UNI/CT 600/SC 04 | Invecchiamento e resistenza ambientale
UNI EN ISO 4892-1:2025 | Materie plastiche - Metodi di esposizione a sorgenti di luce di laboratorio - Parte 1: Guida generale | La norma fornisce informazioni e una guida generale per la scelta e l'applicazione dei metodi di esposizione descritti in dettaglio nelle successive parti. Descrive inoltre i requisiti generali di prestazione per i dispositivi utilizzati per esporre le materie plastiche alle sorgenti di luce di laboratorio. Le informazioni sui requisiti di prestazione sono destinate ai fabbricanti dei dispositivi di esposizione artificiale agli agenti atmosferici o dei dispositivi di irraggiamento artificiale accelerato. In questa norma, il termine "sorgente di luce" si riferisce a sorgenti di radiazioni che emettono radiazione UV, radiazione visibile, raggi infrarossi o qualsiasi combinazione di questi tipi di radiazione. Questa norma fornisce anche informazioni sulla interpretazione dei dati da invecchiamento accelerato artificiale o da esposizioni per irraggiamento artificiale accelerato. Informazioni più specifiche sulle modalità di determinazione del cambiamento nelle proprietà delle materie plastiche dopo esposizione e il rapporto di questi risultati sono date nella ISO 4582. | 2025-02-06 | UNI/CT 600/SC 27 | Aspetti ambientali delle materie plastiche
UNI EN ISO 4892-3:2025 | Materie plastiche - Metodi di esposizione a sorgenti di luce di laboratorio - Parte 3: Lampade fluorescenti UV | La norma specifica i metodi per l'esposizione dei provini alla radiazione fluorescente UV, al calore e all'acqua in una apparecchiatura progettata per simulare gli effetti delle intemperie che si verificano quando i materiali sono esposti alla radiazione solare totale o alla radiazione solare filtrata attraverso il vetro di una finestra in ambienti reali di utilizzo finale. I provini sono esposti a lampade fluorescenti UV in condizioni ambientali controllate (temperatura, umidità e/o acqua). Diversi tipi di lampade fluorescenti UV possono essere utilizzate per soddisfare tutti i requisiti per le prove dei diversi materiali. La preparazione dei provini e la valutazione dei risultati sono trattate in altre norme internazionali per materiali specifici. Una guida generale è data nella UNI EN ISO 4892-1. | 2025-02-06 | UNI/CT 600/SC 27 | Aspetti ambientali delle materie plastiche
UNI EN ISO 1183-1:2025 | Materie Plastiche - Metodi per determinare la massa volumica delle materie plastiche non cellulari - Parte 1: Metodo ad immersione, metodo del picnometro a liquido e metodo per titolazione | La norma specifica tre metodi per la determinazione della massa volumica delle materie plastiche non cellulari sotto forma di oggetti stampati o estrusi privi di vuoti, nonché polveri, scaglie e granuli. — Metodo A: Metodo ad immersione, per materie plastiche solide (escluse le polveri) in forma priva di vuoti. — Metodo B: Metodo del picnometro a liquido, per particelle, polveri, scaglie, granuli o piccoli pezzi di parti finite. — Metodo C: Metodo per titolazione, per materie plastiche in qualsiasi forma priva di vuoti. L'Allegato C fornisce ulteriori informazioni per calcolare il volume del provino utilizzato per la determinazione della massa volumica nel caso in cui sia applicato il metodo A (il metodo ad immersione). | 2025-09-11 | UNI/CT 600/SC 01 | Prove fisico - chimiche
UNI ISO/TS 5733:2025 | Materie plastiche - Metodo di prova dell'esposizione a lampade a LED bianco | La norma specifica un metodo per esporre i campioni di prova a lampade a diodi ad emissione di luce bianca (LED) a temperature e umidità relative specifiche. Questo documento è applicabile alle materie plastiche colorate e non colorate esposte a lampade a LED bianco in ambienti interni come case, uffici, punti vendita al dettaglio, fabbriche e strutture commerciali che non subiscono la radiazione solare attraverso i vetri delle finestre. Può essere applicato anche alle materie plastiche in altri ambienti. | 2025-03-13 | UNI/CT 600/SC 04 | Invecchiamento e resistenza ambientale
UNI ISO 18177:2025 | Materie plastiche — Metodo di prova per la stima della distribuzione delle ramificazioni a catena corta dei copolimeri semicristallini di etilene 1-olefina — Calorimetria differenziale a scansione (DSC) | La norma specifica un metodo di prova per la stima della distribuzione delle ramificazioni a catena corta dei copolimeri semicristallini di etilene 1-olefina mediante successiva auto-nucleazione e ricottura (SSA) con calorimetria a scansione differenziale convenzionale, ad alte prestazioni e veloce. Il presente documento è applicabile alla stima della distribuzione delle ramificazioni a catena corta delle materie prime dei copolimeri di etilene 1-olefina semicristallini e dei suoi prodotti. Il calcolo quantitativo del contenuto di ramificazione a catena corta, del grado di cristallinità e della distribuzione delle ramificazioni a catena corta è applicabile ai copolimeri di etilene/1-butene, ai copolimeri di etilene/1-esene e ai copolimeri di etilene/1-ottene. | 2025-09-04 | UNI/CT 600/SC 07 | Materiali termoplastici - resine
UNI ISO 4504:2025 | Materie plastiche — Polietilene (PE) — Determinazione del contenuto di comonomeri mediante spettrometria 13C-NMR in soluzione | La norma specifica due metodi per la determinazione del contenuto di co-monomeri nei prodotti di polietilene mediante spettrometria 13C-NMR allo stato di soluzione (spettrometria di risonanza magnetica nucleare): — Metodo A: metodo di disaccoppiamento inverso controllato; — Method B: metodo dei nuclei insensibili potenziati dal trasferimento di polarizzazione (INEP) La presente norma è applicabile ai copolimeri di etilene con un contenuto di altri monomeri olefinici di tipo 1 minore di una frazione in massa del 50%. La norma non è applicabile a omo-polimeri o ai copolimeri di etilene in cui l'etilene è polimerizzato con due o più co-monomeri di olefine di tipo 1. | 2025-09-04 | UNI/CT 600/SC 07 | Materiali termoplastici - resine
UNI ISO 4764:2025 | Materie plastiche - Polioli da utilizzare nella produzione di poliuretani - Determinazione del grado di insaturazione con il metodo dello iodio | La norma specifica un metodo per quantificare l'insaturazione totale mediante una reazione di addizione del composto interalogeno monocloruro di iodio (ICl), utilizzando come solvente l'acido acetico glaciale come metodo per misurare l'insaturazione totale di un poliolo polietere per poliuretani. Non è applicabile ai composti insaturi coniugati con un gruppo carbonilico, un gruppo carbossilico o un gruppo nitrilico. | 2025-03-05 | UNI/CT 600/SC 06 | Materiali termoindurenti
UNI ISO 16365-1:2025 | Materie plastiche - Poliuretani termoplastici per stampaggio ed estrusione - Parte 1: Sistema di designazione e base per specifiche | La norma stabilisce un sistema di designazione per gli elastomeri poliuretanici termoplastici. Il sistema di designazione può essere utilizzato come base per le specifiche ed è applicabile a tutti gli elastomeri termoplastici di poliuretano. Si applica ai materiali pronti per il normale utilizzo sotto forma di polvere, granuli o pellet, non modificati o modificati da coloranti, cariche o altri additivi, ecc. La norma non implica che i materiali con la stessa designazione forniscano necessariamente le stesse prestazioni e non fornisce dati ingegneristici, dati sulle prestazioni o dati sulle condizioni di lavorazione che potrebbero essere necessari per specificare un materiale per una particolare applicazione e/o metodo di lavorazione. | 2025-05-15 | UNI/CT 600/SC 07 | Materiali termoplastici - resine
UNI EN 514:2025 | Materie plastiche - Profili a base di policloruro di vinile (PVC) - Determinazione della resistenza degli angoli saldati e dei giunti a T | La norma specifica un metodo a flessione per trazione e a flessione per compressione per determinare lo sforzo di rottura degli angoli saldati e delle giunzioni a T fabbricate con profili in polivinilcloruro non plastificato (PVC-U). È applicabile ai profili a base di PVC utilizzati per la fabbricazione di finestre e porte. | 2025-06-26 | UNI/CT 600/SC 15 | Applicazioni di materie plastiche nell'edilizia
UNI EN 478:2025 | Materie plastiche - Profili a base di policloruro di vinile (PVC) - Determinazione dell'aspetto dopo esposizione a 150 °C | La norma specifica un metodo per determinare l'effetto del calore su profili di policloruro di vinile non plastificato (PVC-U), da effettuare in aria a 150 °C. È anche applicabile a profili a base di PVC a determinate temperature / condizioni di prova. | 2025-04-17 | UNI/CT 600/SC 15 | Applicazioni di materie plastiche nell'edilizia
UNI EN 18066:2025 | Materie Plastiche - Progettazione per il riciclo di profili a base di PVC per prodotti da costruzione | La norma si applica ai profili in polivinilcloruro (PVC-U) non plastificato per la fabbricazione di finestre e porte in accordo con la serie delle UNI EN 14351 o della UNI EN 16034, per chiusure oscuranti in conformità alla norma UNI EN 13659 e ad altri profili da costruzione in conformità alla serie delle UNI EN 13245. Inoltre, la presente norma è applicabile anche ai profili utilizzati in altri prodotti in PVC-U, che possono includere materiali riciclati. La norma fornisce riferimenti e specifica i principi generali e specifici di progettazione per il riciclaggio. Il termine “profili in PVC-U” è utilizzato nella norma come riferimento ai profili da costruzione realizzati in PVC-U, PVC-UE e compositi di fibre naturali (NFC) a base di PVC-U. Per ragioni editoriali nel presente documento, il termine finestra viene utilizzato per finestra/porta. Vengono definiti i criteri per l'utilizzo dei materiali, le condizioni di processo e la riciclabilità, che vengono considerati durante il processo di progettazione. La norma definisce i principi per ottenere la massima percentuale possibile di riciclabilità della parte in PVC-U del profilo, e aumentare la percentuale di PVC-U riciclato nel profilo, nel rispetto dei requisiti del prodotto finale, ove esistenti e definiti altrove. Il presente documento stabilisce diagrammi di flusso che aiutano a valutare (i) come viene valutata la riciclabilità e (ii) se è possibile l'inclusione del rPVC-U. Il documento prende in considerazione i seguenti componenti del prodotto finale da costruzione in PVC-U: profili, rinforzi, guarnizioni, isolamenti, rivestimenti. Nella norma sono specificati solo i collegamenti tecnici del profilo con altri componenti (ad esempio vetri o ferramenta) e il loro impatto sulla riciclabilità dei profili in PVC-U. La riciclabilità degli altri componenti (ad esempio, vetri, copertura in alluminio, ferramenta) è esclusa dalla presente norma. | 2025-08-07 | UNI/CT 600/SC 25 | Recupero delle materie plastiche
UNI EN 18064-1:2025 | Materie plastiche - Raccomandazioni di qualità e basi per le specifiche per l'applicazione di materie plastiche riciclate nei prodotti - Parte 1: Aspetti generali | La norma costituisce la parte generale della serie che descrive il sistema di designazione per le materie plastiche riciclate. Questo documento tratta le materie plastiche riciclate dopo l'operazione di riciclaggio e prima della trasformazione e della fabbricazione di composizioni (compound) (se applicabile). La norma riguarda la preparazione dei campioni e la determinazione delle proprietà. | 2025-10-23 | UNI/CT 600/SC 25 | Recupero delle materie plastiche
UNI EN 18067:2025 | Materie plastiche – Riciclati di materie plastiche - Caratterizzazione dei riciclati di acrilonitrile-butadiene-stirene (ABS) | La norma specifica le caratteristiche principali e i metodi di prova associati per la valutazione dei riciclati di acrilonitrile-butadiene-stirene (ABS) destinati all'uso nella produzione di prodotti semilavorati e finiti. Lo scopo è quello di aiutare le parti coinvolte nell'uso di riciclati di ABS (rABS) a concordare caratteristiche per applicazioni specifiche e generiche. Il presente documento non tratta la caratterizzazione dei rifiuti di materie plastiche, che è contemplata dalla serie UNI EN 15347, né gli argomenti relativi alla tracciabilità, che sono trattati dalla serie UNI EN 15343. | 2025-08-07 | UNI/CT 600/SC 25 | Recupero delle materie plastiche
UNI EN 15344:2025 | Materie plastiche - Riciclati di materie plastiche - Caratterizzazione dei riciclati di polietilene (PE) | La norma specifica le principali caratteristiche e i metodi di prova associati, per la valutazione dei riciclati di polietilene (PE) destinati all'uso nella produzione di prodotti semifiniti o finiti. Ha lo scopo di aiutare le parti coinvolte nell'uso dei riciclati di PE a concordare le specifiche per applicazioni particolari e generiche. Il presente documento non tratta la caratterizzazione dei rifiuti di materie plastiche, che è trattata dalla serie UNI EN 15347, né gli argomenti di tracciabilità, che sono trattati dalla UNI EN 15343. | 2025-08-07 | UNI/CT 600/SC 25 | Recupero delle materie plastiche
UNI EN 15345:2025 | Materie plastiche - Riciclati di materie plastiche - Caratterizzazione dei riciclati di polipropilene (PP) | La norma specifica le caratteristiche principali e i metodi di prova associati per la valutazione dei riciclati di polipropilene (PP) destinati all'uso nella fabbricazione di prodotti semilavorati e finiti. Ha lo scopo di aiutare le parti coinvolte nell'uso dei riciclati di PP a concordare le caratteristiche per applicazioni specifiche e generiche. La norma non tratta la caratterizzazione dei rifiuti di materie plastiche, che è contemplata dalla serie UNI EN 15347, né gli argomenti relativi alla tracciabilità, che sono trattati dalla norma UNI EN 15343. | 2025-07-24 | UNI/CT 600/SC 25 | Recupero delle materie plastiche
UNI EN 15342:2025 | Materie plastiche - Riciclati di materie plastiche - Caratterizzazione dei riciclati di polistirene (PS) | La norma specifica le caratteristiche principali e i metodi di prova associati per la valutazione dei riciclati di polistirene (PS) destinati all'uso nella fabbricazione di prodotti semilavorati e finiti. Ha lo scopo di aiutare le parti coinvolte nell'uso di riciclati di PS a concordare le caratteristiche per applicazioni specifiche e generiche. La norma non tratta la caratterizzazione dei rifiuti di materie plastiche, che è contemplata dalla serie UNI EN 15347, né gli argomenti relativi alla tracciabilità, che sono trattati dalla UNI EN 15343. | 2025-07-24 | UNI/CT 600/SC 25 | Recupero delle materie plastiche
UNI EN 15347-2:2025 | Materie Plastiche - Rifiuti di materia plastica selezionati - Parte 2: Gradi di qualità dei rifiuti di Polietilene (PE) selezionati e metodi di prova specifici | La norma specifica i livelli di qualità dei rifiuti di Polietilene (PE) selezionati, nonché metodi di prova specifici che definiscono le proprietà per le quali la parte fornitrice dei rifiuti mette a disposizione informazioni alla parte ricevente. I livelli di qualità dei rifiuti di Polietilene si basano su insiemi predeterminati di caratteristiche, tenendo conto delle specificità settoriali e di mercato, delle relative esigenze informative e dei metodi di prova. Il documento stabilisce una suddivisione delle informazioni tra "Dati richiesti", per i quali è richiesta una dichiarazione, e "Dati facoltativi" aggiuntivi, concordati tra la parte fornitrice e la parte ricevente. La presente norma non si applica alla caratterizzazione generale trattata nella UNI EN 15347-1. | 2025-07-17 | UNI/CT 600/SC 25 | Recupero delle materie plastiche
UNI EN 15347-3:2025 | Materie Plastiche - Rifiuti di materia plastica selezionati - Parte 3: Gradi di qualità dei rifiuti di polipropilene (PP) selezionati e metodi di prova specifici | La norma specifica i livelli di qualità dei rifiuti di polipropilene (PP) selezionati, nonché metodi di prova specifici che definiscono le proprietà per le quali la parte fornitrice dei rifiuti mette a disposizione informazioni alla parte ricevente. I livelli di qualità dei rifiuti di polipropilene si basano su insiemi predeterminati di caratteristiche, tenendo conto delle specificità settoriali e di mercato, delle relative esigenze informative e dei metodi di prova. Il documento stabilisce una suddivisione delle informazioni tra "Dati richiesti", per i quali è richiesta una dichiarazione, e "Dati facoltativi" aggiuntivi, concordati tra la parte fornitrice e la parte ricevente. Il presente documento non si applica alla caratterizzazione generale trattata nella norma UNI EN 15347-1. | 2025-07-17 | UNI/CT 600/SC 25 | Recupero delle materie plastiche
UNI EN 15347-5:2025 | Materie Plastiche - Rifiuti di materie plastiche selezionate - Parte 5: Gradi di qualità dei rifiuti di policloruro di vinile (PVC) selezionati e metodi di prova specifici | La norma specifica i livelli di qualità dei rifiuti di polivinilcloruro di vinile (PVC) selezionati, nonché metodi di prova specifici che definiscono le proprietà per le quali la parte fornitrice dei rifiuti mette a disposizione informazioni alla parte ricevente. I livelli di qualità dei rifiuti di PVC si basano su insiemi predeterminati di caratteristiche, tenendo conto delle specificità settoriali e di mercato, delle relative esigenze informative e dei metodi di prova. Il documento prevede una suddivisione delle informazioni tra "Dati richiesti", laddove è richiesta una dichiarazione, e "Dati facoltativi" aggiuntivi, concordati tra la parte fornitrice e la parte ricevente. Il presente documento non si applica alla caratterizzazione generale trattata nella norma UNI EN 15347-1. | 2025-07-17 | UNI/CT 600/SC 25 | Recupero delle materie plastiche
UNI EN 15347-6:2025 | Materie plastiche - Rifiuti di plastica selezionati - Parte 6: Gradi di qualità dei rifiuti di polistirene (PS) selezionati e metodi di prova specifici | La norma specifica i livelli di qualità dei rifiuti di polistirene (PS) selezionati, nonché metodi di prova specifici che definiscono le proprietà per le quali la parte fornitrice dei rifiuti mette a disposizione informazioni alla parte ricevente. I livelli di qualità dei rifiuti di PS si basano su insiemi predeterminati di caratteristiche, tenendo conto delle specificità settoriali e di mercato, delle relative esigenze informative e dei metodi di prova. Il documento prevede una suddivisione delle informazioni tra "Dati richiesti", per i quali è richiesta una dichiarazione, e "Dati facoltativi" aggiuntivi, concordati tra la parte fornitrice e la parte ricevente. La presente norma non si applica alla caratterizzazione generale trattata nella norma UNI EN 15347-1. | 2025-07-17 | UNI/CT 600/SC 25 | Recupero delle materie plastiche
UNI ISO 12815:2025 | Materie plastiche rinforzate con fibre - Determinazione della resistenza alla pressione specifica dei perni lisci | La norma specifica una procedura per la determinazione della resistenza alla pressione specifica dei perni lisci dei compositi plastici rinforzati con fibre. Il metodo descritto in questo documento è applicabile a compositi plastici rinforzati con fibre con matrici termoindurenti o termoplastiche. | 2025-05-22 | UNI/CT 600/SC 16 | Plastici rinforzati con fibre
UNI EN ISO 13802:2025 | Materie plastiche - Verifica delle macchine per prove d'urto con pendolo - Prove d'urto Charpy, Izod e urto-trazione | La norma specifica la frequenza e i metodi per la verifica delle macchine di prova d'urto a pendolo utilizzate per la prova d'urto Charpy, la prova d'urto Izod e la prova d'urto-trazione descritti rispettivamente in UNI EN ISO 179-1, UNI EN ISO 180 e UNI EN ISO 8256. La verifica delle macchine strumentate per urto è trattata nella misura in cui le proprietà geometriche e fisiche delle macchine strumentate sono identiche a quelle delle macchine non strumentate. La verifica della forza/lavoro delle macchine strumentate non è trattata dalla presente norma. La presente norma è applicabile alle macchine di prova d'urto a pendolo, di diverse capacità e/o progettazione, con le proprietà geometriche e fisiche specificate nel Paragrafo 5. Sono specificati metodi per la verifica delle proprietà geometriche e fisiche delle diverse parti della macchina di prova. I metodi sono utilizzati quando la macchina viene installata, riparata, spostata o sottoposta a controlli periodici. | 2025-12-04 | UNI/CT 600/SC 02 | Prove meccaniche
UNI ISO 18553:2025 | Metodo per la valutazione del grado di dispersione del pigmento o del nerofumo (carbon black) in tubi, raccordi e compound in poliolefine | La norma descrive un metodo con due procedure per la valutazione delle dimensioni delle particelle e degli agglomerati di nerofumo (carbon black) o pigmento e per la valutazione della dispersione in tubi, raccordi e compound in poliolefine. Il metodo è applicabile a tubi e raccordi in poliolefine, nonché a materie prime in forma di pellet; la scelta della procedura deve essere determinata dalla specifica di riferimento. Il metodo è applicabile a tubi, raccordi e compound in poliolefine pigmentati o nerofumo (carbon black) con un contenuto di nerofumo (carbon black) inferiore al 3% in peso e un contenuto di pigmento inferiore al 5% in peso. | 2025-06-26 | UNI/CT 600/SC 08 | Tubi, raccordi, valvole ed accessori
UNI ISO 16636:2025 | Plastiche - Prova di campo di disintegrazione delle materie plastiche in condizioni ambientali acquatiche | La norma specifica i metodi di prova per la determinazione del grado di disintegrazione dei materiali plastici galleggianti in acqua. La prova di disintegrazione è una prova di campo eseguita in condizioni ambientali naturali in una parte della zona sublitorale, sulle rive di laghi o fiumi in cui i campioni di prova vengono immersi a una profondità compresa tra 1,5 m e 3 m dalla superficie dell'acqua. Il documento specifica i requisiti generali delle apparecchiature e le procedure per l'utilizzo dei metodi di prova descritti. e non è idoneo per la valutazione della disintegrazione causata dall'esposizione al calore o alla luce. La prova di campo descritta è una prova di disintegrazione e non una prova di biodegradazione, pertanto, non può essere utilizzata per dimostrare la biodegradazione o per formulare affermazioni non qualificate come "biodegradabile in ambiente marino" e simili. | 2025-07-17 | UNI/CT 600/SC 27 | Aspetti ambientali delle materie plastiche
UNI ISO 4076:2025 | Polifenilsulfone (PPSU) - Effetto del tempo e della temperatura sulla resistenza prevista | La norma specifica i valori minimi di resistenza previsti in funzione del tempo e della temperatura, sotto forma di linee di riferimento, da utilizzare nei calcoli sui raccordi stampati a iniezione in polifenilsulfone (PPSU). | 2025-07-24 | UNI/CT 600/SC 08 | Tubi, raccordi, valvole ed accessori
UNI EN 12608-4:2025 | Profili di policloruro di vinile non plastificato (PVC-U) per la realizzazione di finestre e porte - Classificazione, requisiti e metodi di prova – Parte 4: Profili in PVC-U con foglie termo-laminate | La norma specifica le classificazioni, i requisiti e i metodi di prova per i profili in policloruro di vinile non plastificato (PVC-U) con foglie termo-laminate progettate per uso esterno e destinate alla fabbricazione di finestre e porte. Per motivi editoriali, in questo documento il termine “finestra” viene utilizzato per finestra/porta. Ai fini del controllo della produzione, possono essere utilizzati metodi di prova diversi da quelli specificati nella presente norma. | 2025-02-13 | UNI/CT 600/SC 27 | Aspetti ambientali delle materie plastiche
UNI EN 12814-8:2025 | Prove di giunti saldati di prodotti semifiniti di materiale termoplastico - Parte 8: Requisiti | La norma fornisce i requisiti per le prove effettuate sui semilavorati saldati di materiale termoplastico. La selezione del / i metodo / i di prova appropriato / i viene effettuata in accordo al particolare tipo e applicazione del prodotto saldato. I risultati della prova dipendono dalle condizioni di fabbricazione del provino e dalle condizioni della prova. Possono quindi essere correlati solo al comportamento del prodotto o possono essere utilizzati solo per la progettazione di una struttura, se le condizioni di prova possono essere correlate alle condizioni di servizio. | 2025-02-13 | UNI/CT 600/SC 27 | Aspetti ambientali delle materie plastiche
UNI EN ISO 15493:2025 | Sistemi di tubazioni di materia plastica per applicazioni industriali - Acrilonitrile-butadiene-stirene (ABS), polivinilcloruro non plastificato (PVC-U) e polivinilcloruro clorurato (PVC-C) - Specifiche per componenti e sistema - Serie metriche | La norma specifica le caratteristiche e i requisiti per componenti quali tubi, raccordi e valvole realizzati con uno dei seguenti materiali: — acrilonitrile-butadiene-stirene (ABS); — policloruro di vinile non plastificato (PVC-U); — policloruro di vinile clorurato (PVC-C); destinati all'uso in sistemi di tubazioni termoplastiche in applicazioni industriali fuori terra. La presente Norma Internazionale è applicabile a tubi, raccordi, valvole e apparecchiature ausiliarie in ABS, PVC-U o PVC-C, alle loro giunzioni e alle giunzioni con componenti realizzati in altri materiali plastici e non plastici, a seconda della loro idoneità, destinati al trasporto di fluidi liquidi e gassosi, nonché di sostanze solide nei fluidi per applicazioni industriali quali: — impianti chimici; — ingegneria delle fognature industriali; — ingegneria energetica (raffreddamento e approvvigionamento idrico per uso generale); — impianti di galvanica e decapaggio; — industria dei semiconduttori; — impianti di produzione agricola; — trattamento delle acque. Ove pertinente, si applicano le normative nazionali per applicazioni specifiche (ad esempio, trattamento delle acque). I componenti devono resistere alle sollecitazioni meccaniche, termiche e chimiche previste ed essere resistenti ai fluidi da convogliare. | 2025-07-24 | UNI/CT 600/SC 08 | Tubi, raccordi, valvole ed accessori
UNI CEN/TS 17152-4:2025 | Sistemi di tubazioni di materia plastica per il trasporto interrato non in pressione e la raccolta di acqua non potabile - Sistemi modulari per il drenaggio, per infiltrazione, ritenzione e raccolta - Parte 4: Guida alla progettazione strutturale di sistemi modulari | La specifica tecnica fornisce indicazioni sulla progettazione strutturale di sistemi modulari interrati per l'infiltrazione, l'attenuazione e lo stoccaggio delle acque superficiali in varie condizioni di carico. Vengono spiegate le procedure, con le opportune variabili nelle formule di progettazione, e vengono fornite informazioni grafiche sui carichi dei veicoli. Questi sistemi modulari sono costruiti da più moduli termoplastici di forma cubica, generalmente con componenti ausiliari come connettori di ingresso/uscita, sfiati e dispositivi di accesso/ispezione. La presente guida riguarda la progettazione di sistemi modulari conformi alla norma EN 17152-1. I moduli, compresi i componenti integrali, sono di materiali termoplastici stampati a iniezione, estrusi o termoformati, prodotti in polipropilene (PP) o in poli(cloruro di vinile) non plastificato (PVC-U), e sono destinati all' utilizzo di elementi di un sistema modulare in cui il produttore ha chiaramente indicato nella documentazione come i componenti sono assemblati per creare un sistema completo di infiltrazione, attenuazione o stoccaggio. Esulano dal campo di applicazione del presente documento le seguenti condizioni: - carichi sismici, - carichi laterali da strutture adiacenti e argini, - influenza degli alberi, - materiali di riempimento non conformi al CEN/TR 17179. Il geotessile e/o la geomembrana utilizzati con i sistemi modulari non rientrano nel campo di applicazione del presente documento. Se nel presente documento si fa riferimento agli Eurocodici, le condizioni sono generalmente specificate nella premessa nazionale o nell'allegato nazionale. | 2025-10-02 | UNI/CT 600/SC 08 | Tubi, raccordi, valvole ed accessori
UNI EN 1555-1:2025 | Sistemi di tubazioni di materia plastica per la distribuzione di gas combustibili - Polietilene (PE) - Parte 1: Generalità | La norma specifica i materiali e gli aspetti generali dei sistemi di tubazioni di polietilene (PE) nel campo della distribuzione di gas combustibili. Ai fini della presente norma, il termine “gas combustibili” comprende, ad esempio, gas naturale, metano, butano, propano, idrogeno, gas manifatturato, biogas e miscele di questi gas. Specifica inoltre i parametri di prova per i metodi di prova a cui si fa riferimento in questa norma. Insieme alle UNI EN 1555-2, UNI EN 1555-3, UNI EN 1555-4, UNI EN 1555-5 questa norma è applicabile a tubi, raccordi e valvole di PE PE, alle loro giunzioni e alle giunzioni con componenti di PE e di altri materiali, per l'utilizzo nelle seguenti condizioni: a) una pressione massima di esercizio, MOP, minore od eguale di 10 bar (1 MPa) ad una temperatura di riferimento di 20 °C ai fini della progettazione; b) una temperatura di esercizio compresa tra -20 °C e 40 °C. Per temperature di esercizio comprese tra 20 °C e 40 °C, i coefficienti di declassamento sono specificati nella norma UNI EN 1555-5. La serie UNI EN 1555 comprende una gamma di MOP e fornisce i requisiti relativi ai colori. È responsabilità dell'acquirente o del progettista effettuare le scelte appropriate tra questi aspetti, tenendo conto delle proprie esigenze specifiche e di eventuali linee guida o normative nazionali pertinenti, nonché delle pratiche o dei codici di installazione. | 2025-12-04 | UNI/CT 600/SC 08 | Tubi, raccordi, valvole ed accessori
UNI EN 1555-2:2025 | Sistemi di tubazioni di materia plastica per la distribuzione di gas combustibili - Polietilene (PE) - Parte 2: Tubi | La norma specifica le caratteristiche dei tubi di polietilene (PE) per i sistemi di tubazioni per la distribuzione di gas combustibili. Ulteriori informazioni relative all'installazione dei sistemi PE 100-RC sono riportate nella norma UNI EN 1555-1:2025, Appendice A. Ulteriori informazioni sull'idoneità dei sistemi di tubazioni in PE per l'idrogeno e le sue miscele sono riportate nella norma UNI EN 1555-1:2025, Appendice B. La norma specifica inoltre i parametri di prova per i metodi di prova a cui si fa riferimento in questa norma. Insieme alle UNI EN 1555-1, UNI EN 1555-3, UNI EN 1555-4, UNI EN 1555-5, questa norma è applicabile a tubi, raccordi e valvole di PE, alle loro giunzioni e alle giunzioni con componenti di PE e di altri materiali per l'utilizzo nelle seguenti condizioni: a) una pressione massima di esercizio, MOP, minore od eguale di 10 bar (1 MPa) ad una temperatura di riferimento di 20 °C ai fini della progettazione; b) una temperatura di esercizio compresa tra -20 °C e 40 °C. Per temperature di esercizio comprese tra 20 °C e 40 °C, i coefficienti di declassamento sono specificati nella norma UNI EN 1555-5. La serie UNI EN 1555 comprende una gamma di MOP e fornisce i requisiti relativi ai colori. La norma si applica a tre tipi di tubo: tubi in PE (diametro esterno dn) comprese eventuali strisce di identificazione; tubi in PE con strati coestrusi su uno o entrambi i lati esterno e/o interno del tubo (diametro esterno totale dn) come specificato nell’ Appendice A dove tutti gli strati hanno la stessa classificazione MRS; tubi in PE (diametro esterno dn) con uno strato supplementare di materiale termoplastico pelabile e contiguo all'esterno del tubo ("tubo rivestito") come specificato nell’ Appendice B. È responsabilità dell'acquirente o del progettista effettuare le scelte appropriate tra questi aspetti, tenendo conto delle proprie esigenze specifiche e di eventuali linee guida o normative nazionali pertinenti, nonché delle pratiche o dei codici di installazione. | 2025-12-04 | UNI/CT 600/SC 08 | Tubi, raccordi, valvole ed accessori
UNI EN 1555-3:2025 | Sistemi di tubazioni di materia plastica per la distribuzione di gas combustibili - Polietilene (PE) - Parte 3: Raccordi | La norma specifica le caratteristiche dei raccordi a fusione di polietilene (PE) così come dei raccordi meccanici per i sistemi di tubazioni per la distribuzione di gas combustibili. Ulteriori informazioni relative all'installazione dei sistemi PE 100-RC sono riportate nella norma UNI EN 1555-1:2025, Appendice B. Ulteriori informazioni sull'idoneità dei sistemi di tubazioni in PE per l'idrogeno e le sue miscele sono riportate nella norma UNI EN 1555-1:2025, Appendice A. La norma specifica inoltre i parametri di prova per i metodi di prova a cui si fa riferimento in questa norma. Insieme alle UNI EN 1555-1, UNI EN 1555-2, UNI EN 1555-4, UNI EN 1555-5, questa norma è applicabile a tubi, raccordi e valvole di PE, alle loro giunzioni e alle giunzioni con componenti di PE e di altri materiali per l'utilizzo nelle seguenti condizioni: a) una pressione massima di esercizio, MOP, minore od eguale di 10 bar (1 MPa) ad una temperatura di riferimento di 20 °C ai fini della progettazione; b) una temperatura di esercizio compresa tra -20 °C e 40 °C. Per temperature di esercizio comprese tra 20 °C e 40 °C, i coefficienti di declassamento sono specificati nella norma UNI EN 1555-5. La serie UNI EN 1555 comprende una gamma di MOP e fornisce i requisiti relativi ai colori. La norma si applica ai raccordi dei seguenti tipi: raccordi a bicchiere per elettrofusione; raccordi a sella per elettrofusione; raccordi con estremità a codolo (per fusione di testa con utensili riscaldati e per elettrofusione); raccordi meccanici. È responsabilità dell'acquirente o del progettista effettuare le scelte appropriate tra questi aspetti, tenendo conto delle proprie esigenze specifiche e di eventuali linee guida o normative nazionali pertinenti, nonché delle pratiche o dei codici di installazione. | 2025-12-04 | UNI/CT 600/SC 08 | Tubi, raccordi, valvole ed accessori
UNI EN 1555-4:2025 | Sistemi di tubazioni di materia plastica per la distribuzione di gas combustibili - Polietilene (PE) - Parte 4: Valvole | La norma specifica le caratteristiche delle valvole di polietilene (PE) per i sistemi di tubazioni per la distribuzione di gas combustibili. Si applica alle valvole di isolamento unidirezionali e bidirezionali con estremità a codolo o a bicchiere per elettrofusione per essere fusi con tubi o raccordi in PE conformi rispettivamente alla UNI EN 1555-2 e alla UNI EN 1555-3 Le valvole fabbricate con materiali diversi dal PE, progettate per la distribuzione del gas combustibile conformi alle norme pertinenti, possono essere utilizzate nei sistemi di tubazioni in PE secondo la UNI EN 1555 (tutte le parti), a condizione che abbiano connessioni in PE per estremità a fusione di testa o elettrofusione, compresi i materiali integrati per giunzioni di transizione, conformi alla UNI EN 1555-3. La norma specifica inoltre i parametri di prova per i metodi di prova a cui si fa riferimento in questa norma. Insieme alle UNI EN 1555-1, UNI EN 1555-2, UNI EN 1555-3, UNI EN 1555-5, questa norma è applicabile a tubi, raccordi e valvole di PE, alle loro giunzioni e alle giunzioni con componenti di PE e di altri materiali per l'utilizzo nelle seguenti condizioni: a) una pressione massima di esercizio, MOP, minore od eguale di 10 bar (1 MPa) ad una temperatura di riferimento di 20 °C ai fini della progettazione; b) una temperatura di esercizio compresa tra -20 °C e 40 °C. Per temperature di esercizio comprese tra 20 °C e 40 °C, i coefficienti di declassamento sono specificati nella UNI EN 1555-5. La serie UNI EN 1555 comprende una gamma di MOP e fornisce i requisiti relativi ai colori. È responsabilità dell'acquirente o del progettista effettuare le scelte appropriate tra questi aspetti, tenendo conto delle proprie esigenze specifiche e di eventuali linee guida o normative nazionali pertinenti, nonché delle pratiche o dei codici di installazione La presente norma tratta i corpi valvola progettati per il collegamento con tubazioni con diametro esterno nominale dn ≤ 400 mm. Ulteriori informazioni relative all'installazione dei sistemi PE 100-RC sono riportate nella norma UNI EN 1555-1:2025, Appendice A. Ulteriori informazioni sull'idoneità dei sistemi di tubazioni in PE per l'idrogeno e le sue miscele sono riportate nella norma UNI EN 1555-1:2025, Appendice B. | 2025-12-04 | UNI/CT 600/SC 08 | Tubi, raccordi, valvole ed accessori
UNI EN ISO 16486-2:2025 | Sistemi di tubazioni di materia plastica per la distribuzione di gas combustibili - Sistemi di tubazioni di poliammide non plastificata (PA-U) con giunzione saldata e giunzione meccanica - Parte 2: Tubi | La norma specifica le proprietà fisiche e meccaniche dei tubi di poliammide non plastificata (PA-U) in accordo con la UNI EN ISO 16486 -1 per essere interrati e utilizzati per la distribuzione gas combustibili. Specifica inoltre i parametri di prova per i metodi di prova a cui si riferisce. La serie delle UNI EN ISO 16486 è applicabile ai sistemi di tubazioni PA-U, i cui componenti sono collegati mediante giunzione saldata e / o giunzione meccanica. Inoltre, questo documento stabilisce caratteristiche dimensionali e requisiti per la marcatura dei tubi. I tubi conformi a questa norma sono tipicamente collegati utilizzando tecniche meccaniche, per saldature ad elettrofusione o testa a testa. | 2025-10-02 | UNI/CT 600/SC 08 | Tubi, raccordi, valvole ed accessori
UNI EN ISO 16486-3:2025 | Sistemi di tubazioni di materia plastica per la distribuzione di gas combustibili - Sistemi di tubazioni di poliammide non plastificata (PA-U) con giunzione saldata e giunzione meccanica - Parte 3: Raccordi | La norma specifica le proprietà fisiche e meccaniche dei raccordi fatti di poliammide non plastificata (PA-U) in accordo con la UNI EN ISO 16486 -1 per essere interrati e utilizzati per la distribuzione gas combustibili. Specifica inoltre i parametri di prova per i metodi di prova a cui si riferisce. La serie delle UNI EN ISO 16486 è applicabile ai sistemi di tubazioni PA-U, i cui componenti sono collegati mediante giunzione saldata e / o giunzione meccanica. Inoltre, questo documento stabilisce caratteristiche dimensionali e requisiti per la marcatura dei raccordi. In combinazione con le altre parti delle UNI EN ISO 16486, questo documento è applicabile ai raccordi PA-U, alle loro giunzioni, alle giunzioni con componenti di PA-U e alle giunzioni con raccordi meccanici di altri materiali e ai seguenti tipi di raccordo: - raccordi a fusione (raccordi per elettrofusione e raccordi per saldatura testa a testa), e - raccordi di transizione. | 2025-10-02 | UNI/CT 600/SC 08 | Tubi, raccordi, valvole ed accessori
UNI EN ISO 16486-4:2025 | Sistemi di tubazioni di materia plastica per la distribuzione di gas combustibili - Sistemi di tubazioni di poliammide non plastificata (PA-U) con giunzione saldata e giunzione meccanica - Parte 4: Valvole | La norma specifica le caratteristiche delle valvole di poliammide non plastificata (PA-U) in accordo con la UNI EN ISO 16486 -1 per essere interrate e utilizzate per la distribuzione gas combustibili. Si applica alle valvole di isolamento unidirezionali e bidirezionali con estremità a codolo o a bicchiere per elettrofusione per essere fuse con tubi o raccordi in PA-U conformi rispettivamente alla UNI EN ISO 16486-2 e alla UNI EN ISO 16486-3. Le valvole realizzate in materiali diversi dalla poliammide non plastificata, progettate per la distribuzione del gas combustibile conformi alle norme pertinenti, possono essere utilizzate nei sistemi di tubazioni in PA-U in accordo alla UNI EN ISO 16486 (tutte le parti), a condizione che abbiano connessioni in PA-U per estremità a fusione di testa o elettrofusione (vedere UNI EN ISO 16486-3). Il componente, cioè la valvola completa, deve soddisfare i requisiti di questa norma. Questa norma specifica anche i parametri di prova per i metodi di prova che descrive. Insieme alle UNI EN ISO 16486-1, UNI EN ISO 16486-2, UNI EN ISO 16486-3 e UNI EN ISO 16486-5, questa norma è applicabile alle valvole, alle loro giunzioni e alle giunzioni con componenti in PA-U e in altri materiali per l'utilizzo nelle seguenti condizioni: a) una pressione massima di esercizio, MOP, minore od eguale di 18 bar o limitata a 16 bar secondo i requisiti regionali dei paesi aderenti al CEN, ad una temperatura di riferimento di 20 °C ai fini della progettazione; b) una temperatura di esercizio compresa tra -20 °C e 40 °C. Questa norma si applica a valvole progettate per la connessione con tubi con un diametro esterno nominale dn ≤ 400 mm. | 2025-12-04 | UNI/CT 600/SC 08 | Tubi, raccordi, valvole ed accessori
UNI EN ISO 10928:2025 | Sistemi di tubazioni di materia plastica - Tubi e raccordi di materia plastica termoindurente rinforzata con fibre di vetro (PRVF) - Metodi per l'analisi della regressione e loro impiego | La norma specifica le procedure per l'analisi dei dati che, quando trasformati nei logaritmi dei valori, hanno una distribuzione normale o dispersa. La norma è stata redatta per essere utilizzata con i metodi di prova e con le norme di riferimento per i tubi ed i raccordi di materia plastica rinforzata con fibre di vetro per l'analisi di proprieta' generalmente come funzione del tempo. Puo' comunque essere usata per l'analisi di altri dati. Poiche' generalmente le norme di riferimento richiedono stime a lungo termine per le proprietà, la norma descrive le tecniche da usare per la estrapolazione a 50 anni dei risultati di prove fatte su campioni in un periodo di circa 10.000 ore. | 2025-03-27 | UNI/CT 600/SC 08 | Tubi, raccordi, valvole ed accessori
UNI EN 12100:2025 | Sistemi di tubazioni di materia plastica - Valvole di polietilene (PE) - Metodo di prova per la resistenza alla flessione tra supporti | La norma specifica un metodo di prova per la resistenza alla flessione di un campione di prova, costituito da una valvola assemblata a due tubi e posizionata tra supporti, quando sottoposto a pressione interna. Il presente documento è applicabile alle valvole con un corpo in polietilene (PE) per l'uso con tubi aventi un diametro esterno nominale da maggiore di 63 mm fino a 400 mm inclusi e per il trasporto di fluidi. Se specificato nella norma di prodotto, il presente documento può essere applicato a valvole di materiale diverso dal PE. | 2025-04-17 | UNI/CT 600/SC 08 | Tubi, raccordi, valvole ed accessori
UNI EN 1680:2025 | Sistemi di tubazioni di materia plastica - Valvole per sistemi di tubazioni di polietilene (PE) - Metodo di prova per la tenuta sotto e dopo flessione applicata al meccanismo di azionamento | La norma specifica un metodo di prova per le valvole in PE per mantenere la tenuta durante e dopo essere state sottoposte a una forza, applicata come momento flettente al meccanismo di funzionamento. Le valvole conformi a queste norme sono destinate all'uso in sistemi di tubazioni in polietilene (PE) per il trasporto di fluidi. Se specificato nella norma di prodotto, il presente documento può essere applicato a valvole di materiale diverso dal PE. | 2025-04-17 | UNI/CT 600/SC 08 | Tubi, raccordi, valvole ed accessori
UNI EN 1705:2025 | Sistemi di tubazioni di materia plastica - Valvole termoplastiche - Metodo di prova per l'integrità di una valvola dopo un urto esterno | La norma specifica un metodo di prova per determinare la tenuta idraulica, la facilità di azionamento e la resistenza all'arresto di una valvola di materiale termoplastico in seguito a un urto applicato al dispositivo di azionamento. | 2025-07-03 | UNI/CT 600/SC 08 | Tubi, raccordi, valvole ed accessori
UNI CEN/TR 17179:2025 | Sistemi di tubazioni e condotte in materiale termoplastico - Sistemi di infiltrazione, ritenzione e raccolta dell'acqua - Pratiche per l'installazione interrata | Il rapporto tecnico si applica all'installazione di sistemi di infiltrazione e stoccaggio/attenuazione dell'acqua piovana a gravità. Il presente rapporto tecnico si riferisce alle installazioni che comprendono: - serbatoi costituiti da sistemi modulari di materiali termoplastici a forma cubica assemblati; - componenti integrali; - componenti ausiliari (ad esempio, disposizioni di accesso e connessioni); - geotessili e/o geomembrane; - l'incorporazione e il riempimento. Questi sistemi sono destinati all'uso interrato in aree paesaggistiche, pedonali o di traffico veicolare e sono utilizzati all'esterno di strutture edilizie. Il presente rapporto tecnico è applicabile solo ai sistemi contenenti moduli per la creazione di un bacino idrico, laddove il produttore abbia chiaramente indicato nelle istruzioni di installazione come i componenti dovrebbero essere assemblati. Il presente rapporto tecnico è un documento di orientamento. Fornisce una serie di linee guida generali che indicano la migliore pratica per l'installazione. | 2025-02-27 | UNI/CT 600/SC 08 | Tubi, raccordi, valvole ed accessori
UNI CEN/TS 17670-3:2025 | Sistemi di tubazioni in materia plastica per il trasporto interrato non in pressione di acque superficiali - Policloruro di vinile non plastificato (PVC-U), polipropilene (PP) e polietilene (PE) – Parte 3: Valutazione della conformità | La specifica tecnica fornisce una guida e i requisiti per la valutazione della conformità di materiali (compounds/formulazioni), prodotti giunzioni e assemblaggi in conformità alla UNI EN 17670-2 per essere inclusa nel piano per la qualità del fabbricante come parte del sistema di gestione per la qualità e per la definizione delle procedure di certificazione di terza parte. In combinazione con la norma EN 17670-2, la presente norma è applicabile ai pozzetti stradali. | 2025-02-20 | UNI/CT 600/SC 08 | Tubi, raccordi, valvole ed accessori
UNI EN 12106:2025 | Sistemi di tubazioni in materie plastiche - Tubi in polietilene (PE), polietilene reticolato (PE-X) e poliammide non plastificata (PA-U) - Metodo di prova per la resistenza alla pressione interna dopo l'applicazione della pressione di schiacciamento | La norma specifica un metodo per determinare la resistenza alla pressione interna di tubi in polietilene (PE), polietilene reticolato (PE-X) e non plastificato (PA-U) al fine di verificarne le condizioni dopo essere stati sottoposti a un processo di schiacciamento. Il documento descrive l'attrezzatura e la procedura utilizzate per preparare i campioni di prova e i parametri di prova, ovvero: a) il diametro e la serie del tubo da sottoporre a prova (vedere 6.1); b) il numero di provette (vedere 6.2); c) i parametri per le prove di resistenza idrostatica (vedere 7.6). Ulteriori informazioni sulla procedura di schiacciamento sono riportate nelle norme EN 12007-2 e ISO/TS 10839 per il polietilene e CEN/TS 12007-6 per la poliammide non plastificata. La procedura di schiacciamento viene definita per limitare il flusso di gas al fine di consentire interventi di manutenzione, riparazione o allacciamenti alla rete. La procedura di schiacciamento viene utilizzata in caso di emergenza per tubazioni che trasportano altri fluidi. | 2025-06-26 | UNI/CT 600/SC 08 | Tubi, raccordi, valvole ed accessori
UNI CEN/TS 18116:2025 | Tubi e raccordi di materiale termoplastico - Linee guida per una progettazione orientata al riciclo | La norma specifica le linee guida per la progettazione orientata al riciclo di tubi e raccordi di materiale termoplastico, utilizzati come prodotti da costruzione o per l'approvvigionamento idrico dei sistemi di irrigazione. Non fanno parte di questa norma: - i componenti utilizzati negli impianti di irrigazione, come i flessibili e le linee di gocciolamento, - i tubi e i raccordi utilizzati per la gestione dei cavi, - l'imballaggio di tubi e raccordi. Si considerano tubi e raccordi termoplastici quelli in cui il volume totale del compound/formulazione termoplastica è maggiore del 50%. Questa norma può essere utilizzato anche per altri prodotti termoplastici utilizzati in un sistema di tubazioni, come pozzetti, camere di ispezione, vasche di infiltrazione e valvole. | 2025-02-20 | UNI/CT 600/SC 08 | Tubi, raccordi, valvole ed accessori
UNI ISO/TS 24399:2025 | Tubi termoplastici per il trasporto di fluidi - Ispezione di giunzioni di polietilene saldate testa a testa mediante prove della diffrazione dei tempi di volo (TOFD) | La specifica tecnica descrive la prova di diffrazione dei tempi di volo (TOFD) di giunzioni di polietilene saldate testa a testa (BF), comprese le giunzioni tubo-tubo, tubo-raccordo e raccordo-raccordo, utilizzate per il trasporto di fluidi. Il presente documento fornisce un metodo di prova per rilevare imperfezioni quali: vuoti, inclusioni, mancanza di fusioni, disallineamento e contaminazioni di particolato nelle giunzioni testa a testa (BF). Il documento si applica solo a tubi e raccordi di polietilene senza barriera alle onde ultrasonore. Il presente documento fornisce anche i requisiti per la qualificazione della procedura e la guida per le qualifiche del personale, che sono essenziali per l'applicazione di questa tecnica di prova. Il presente documento contempla l'attrezzatura, la preparazione e le prestazioni della prova, le indicazioni per le valutazioni e i rapporti sulle giunzioni testa a testa (BF) in polietilene. I criteri di accettazione non sono trattati nel presente documento. | 2025-06-26 | UNI/CT 600/SC 08 | Tubi, raccordi, valvole ed accessori